## Strutture Opache
CARATTERISTICHE TERMICHE ED IGROMETRICHE DEI COMPONENTI OPACHI
DELL'INVOLUCRO EDILIZIO

TIPO DI STRUTTURA			Solaio copertura

					CODICE	Sol01

N	COD.	DESCRIZIONE STRATO			s	λ	C	ρ	δa∙1012	δu∙1012	R
					[cm]	[W/mK]	[W m2 K]	[kg/m3]	[kg/ m s Pa]	[kg/m s Pa]	[m2 K/W]

01		Piastrelle ceramica			1,00	1,000		2300			0,01
02		Massetto di pendenza			4,00	1,160		2000	2,600	4,000	0,03
03		Guaina bituminosa			0,50	0,170		1200			0,03
04		Soletta in C.A.			4,00	1,160		2000	2,600	4,000	0,03
05		Solaio			22,00		3,030	1800			0,33
06		Guaina bituminosa			0,50	0,170		1200			0,03
07		Poliuretano espanso			2,00	0,032		40	2,000	2,000	0,63
08		Cartongesso			2,00	0,210		900			0,10
09

			CONDUTTANZA UNITARIA			9,280		RESISTENZA UNITARIA			0,108
			SUPERFICIALE INTERNA					SUPERFICIALE INTERNA

			CONDUTTANZA UNITARIA			23,200		RESISTENZA UNITARIA			0,043
			SUPERFICIALE ESTERNA					SUPERFICIALE ESTERNA

			SPESSORE	36	TRASMITTANZA		0,747	RESISTENZA TERMICA			1,339
			TOTALE		TOTALE			TOTALE

Legenda
	s	Spessore dello strato
	λ	Conduttività termica del materiale
	ρ	Massa volumica
	C	Conduttanza unitaria
	δa∙1012	Permeabilità al vapore nell'intervallo di umidità relativa 0÷ 50%
	δu∙1012	Permeabilità al vapore nell'intervallo di umidità relativa 50÷ 95%
	R	Resistenza termica singoli strati

CARATTERISTICHE TERMICHE ED IGROMETRICHE DEI COMPONENTI OPACHI
DELL'INVOLUCRO EDILIZIO

TIPO DI STRUTTURA			Tamponatura esterna con pilastro

					CODICE	Tmp01

N	COD.	DESCRIZIONE STRATO			s	λ	C	ρ	δa∙1012	δu∙1012	R
		dall'interno verso l'esterno			[cm]	[W/mK]	[W m2 K]	[kg/m3]	[kg/ m s Pa]	[kg/m s Pa]	[m2 K/W]

01		Intonaco calce gesso			1,00	0,700		1400	18,000	18,000	0,01
02		Pilastro calcestruzzo			30,00	1,480		2200	2,600	4,000	0,20
03		EPS (150)			6,00	0,032		150			1,88
04		Intonaco esterno bio			3,00	0,540		1,28			0,06
05
06
07
09
10

			CONDUTTANZA UNITARIA			8,120		RESISTENZA UNITARIA			0,123
			SUPERFICIALE INTERNA					SUPERFICIALE INTERNA

			CONDUTTANZA UNITARIA			23,200		RESISTENZA UNITARIA			0,043
			SUPERFICIALE ESTERNA					SUPERFICIALE ESTERNA

			SPESSORE	40	TRASMITTANZA		0,432	RESISTENZA TERMICA			2,314
			TOTALE		TOTALE			TOTALE

Legenda
	s	Spessore dello strato
	λ	Conduttività termica del materiale
	ρ	Massa volumica
	C	Conduttanza unitaria
	δa∙1012	Permeabilità al vapore nell'intervallo di umidità relativa 0÷ 50%
	δu∙1012	Permeabilità al vapore nell'intervallo di umidità relativa 50÷ 95%
	R	Resistenza termica singoli strati

## Finestre
CARATTERISTICHE TERMICHE DEI COMPONENTI FINESTRATI DELL'INVOLUCRO EDILIZIO

TIPO DI STRUTTURA				Finestra 390 x 150,doppio vetro con distanziale in alluminio, telaio in pvc

					CODICE	Fin01

	At	5,85	m2	Area totale
	Ag	4,40	m2	Area del vetro
	Af	1,45	m2	Area del telaio
	Rd	0,75		Rapporto riduzione
	Lg	14,55	m	Lunghezza superficie vetrata
	Ug	1,10	W/m2K	Trasmittanza termica dell'elemento vetrato
	Uf	1,30	W/m2K	Trasmittanza termica del telaio
	kl	0,05	W/mK	Trasmittanza lineica (nullo se vetro singolo)

	DESCRIZIONE STRATO				Ag	Af	Lg	Ug	Uf	kl	Uw
					[m2]	[m2]	[m]	[W/m2 K]	[W/m2 K]	[W/m K]	[W/m2 K]

	Serramento singolo				4,40	1,45	14,55	1,10	1,30	0,05	1,27

	Serramento doppio e/0
	Combinato

			CONDUTTANZA UNITARIA			9,280		RESISTENZA UNITARIA			0,108
			SUPERFICIALE INTERNA					SUPERFICIALE INTERNA

			CONDUTTANZA UNITARIA			23,200		RESISTENZA UNITARIA			0,043
			SUPERFICIALE ESTERNA					SUPERFICIALE ESTERNA

			SPESSORE	4,39875	TRASMITTANZA		1,069	RESISTENZA TERMICA			0,936
			TOTALE		TOTALE			TOTALE

Legenda

	Uw		Trasmittanza termica totale serramento

CARATTERISTICHE TERMICHE DEI COMPONENTI FINESTRATI DELL'INVOLUCRO EDILIZIO

TIPO DI STRUTTURA				Finestra 70 x 150,doppio vetro con distanziale in alluminio, telaio in pvc

					CODICE	Fin02

	At	1,05	m2	Area totale
	Ag	0,70	m2	Area del vetro
	Af	0,35	m2	Area del telaio
	Rd	0,67		Rapporto riduzione
	Lg	3,75	m	Lunghezza superficie vetrata
	Ug	1,10	W/m2K	Trasmittanza termica dell'elemento vetrato
	Uf	1,30	W/m2K	Trasmittanza termica del telaio
	kl	0,05	W/mK	Trasmittanza lineica (nullo se vetro singolo)

	DESCRIZIONE STRATO				Ag	Af	Lg	Ug	Uf	kl	Uw
					[m2]	[m2]	[m]	[W/m2 K]	[W/m2 K]	[W/m K]	[W/m2 K]

	Serramento singolo				0,70	0,35	3,75	1,10	1,30	0,05	1,35

	Serramento doppio e/0
	Combinato

			CONDUTTANZA UNITARIA			9,280		RESISTENZA UNITARIA			0,108
			SUPERFICIALE INTERNA					SUPERFICIALE INTERNA

			CONDUTTANZA UNITARIA			23,200		RESISTENZA UNITARIA			0,043
			SUPERFICIALE ESTERNA					SUPERFICIALE ESTERNA

			SPESSORE	0,70125	TRASMITTANZA		1,118	RESISTENZA TERMICA			0,894
			TOTALE		TOTALE			TOTALE

Legenda

	Uw		Trasmittanza termica totale serramento

CARATTERISTICHE TERMICHE DEI COMPONENTI FINESTRATI DELL'INVOLUCRO EDILIZIO

TIPO DI STRUTTURA				Finestra 240 x 150,doppio vetro con distanziale in alluminio, telaio in pvc

					CODICE	Fin03

	At	3,60	m2	Area totale
	Ag	2,87	m2	Area del vetro
	Af	0,73	m2	Area del telaio
	Rd	0,80		Rapporto riduzione
	Lg	7,05	m	Lunghezza superficie vetrata
	Ug	1,10	W/m2K	Trasmittanza termica dell'elemento vetrato
	Uf	1,30	W/m2K	Trasmittanza termica del telaio
	kl	0,05	W/mK	Trasmittanza lineica (nullo se vetro singolo)

	DESCRIZIONE STRATO				Ag	Af	Lg	Ug	Uf	kl	Uw
					[m2]	[m2]	[m]	[W/m2 K]	[W/m2 K]	[W/m K]	[W/m2 K]

	Serramento singolo				2,87	0,73	7,05	1,10	1,30	0,05	1,24

	Serramento doppio e/0
	Combinato

			CONDUTTANZA UNITARIA			9,280		RESISTENZA UNITARIA			0,108
			SUPERFICIALE INTERNA					SUPERFICIALE INTERNA

			CONDUTTANZA UNITARIA			23,200		RESISTENZA UNITARIA			0,043
			SUPERFICIALE ESTERNA					SUPERFICIALE ESTERNA

			SPESSORE	2,86875	TRASMITTANZA		1,044	RESISTENZA TERMICA			0,958
			TOTALE		TOTALE			TOTALE

Legenda

	Uw		Trasmittanza termica totale serramento